## Sheet1
NORMA | TITOLO | SOMMARIO | DATA | CODICE OT | NOME OT
UNI EN ISO 182-3:2026 | Materie plastiche - Determinazione della tendenza di composti (compound) e dei prodotti a base di omopolimeri e copolimeri del cloruro di vinile a sviluppare acido cloridrico e altri prodotti acidi a temperature elevate - Parte 3: Metodo conduttometrico | La norma specifica un metodo per la determinazione della stabilità termica a temperatura elevata di composti (compound) e prodotti a base di omopolimeri e copolimeri di cloruro di vinile (nel testo seguente abbreviato come PVC) che subiscono deidroclorurazione (sviluppo di acido cloridrico). La norma è applicabile alla caratterizzazione di compound e prodotti in PVC, con particolare riguardo all'efficacia dei loro sistemi di stabilizzazione al calore. È applicabile a compound e prodotti in PVC colorato dove una prova di scolorimento sotto l'azione del calore può risultare insoddisfacente. La norma è applicabile a materiali e ai prodotti di PVC in compound. Può essere applicabile a polimeri in polvere in opportune condizioni, da concordare tra le parti interessate. La norma non si applica ai compound di PVC sotto forma di miscele secche, poiché tali materiali possono non essere sufficientemente omogenei. La norma non si applica ai compound di PVC e ai prodotti che sviluppano altri prodotti di decomposizione, oltre all'acido cloridrico, a temperature elevate che possono influenzare la conduttività dell'acqua quando vengono assorbiti al suo interno. La norma può essere applicata anche ad altri materiali plastici che possono sviluppare acido cloridrico o altri alogenuri di idrogeno quando riscaldati nelle condizioni prescritte dalle relative specifiche o come concordato tra le parti interessate. | 2026-02-19 | UNI/CT 600/SC 07 | Materiali termoplastici - resine
UNI EN 17098-1:2026 | Materie plastiche - Film barriera per la disinfezione per fumigazione dei terreni agricoli e orticoli - Parte 1: Specifiche per film barriera | La norma specifica i requisiti relativi alle caratteristiche dimensionali, meccaniche e fisico-chimiche dei film barriera termoplastici progettati per la disinfezione dei terreni agricoli e orticoli mediante fumigazione. La norma specifica anche i metodi di prova per la verifica di questi requisiti, ad eccezione del metodo per determinare la permeabilità del film usando una tecnica statica, che è specificata nella UNI EN 17098-2. La presente norma definisce i criteri per la progettazione finalizzata al riciclaggio dei film barriera e fa riferimento alla norma UNI EN 18109 per il ciclo di vita del prodotto, compresi l'installazione, l'uso, la rimozione e la raccolta a fine vita per la gestione del prodotto dopo il suo utilizzo. È applicabile ai film utilizzati durante la disinfezione del terreno mediante fumigazione (classe 1) e ai film utilizzati durante la disinfezione del terreno successivamente tenuti in loco come film di pacciamatura (classe 2). Alla data di pubblicazione di questa norma, i film barriera sono film multistrato. | 2026-01-29 | UNI/CT 600/SC 19 | Applicazioni di materie plastiche nell'agricoltura
UNI EN 13206:2026 | Materie plastiche - Film termoplastici di copertura per uso in agricoltura ed orticoltura | La norma specifica i requisiti relativi alle caratteristiche dimensionali, meccaniche, ottiche e termiche dei film termoplastici utilizzati per la copertura di serre permanenti o temporanee e per grandi e piccoli tunnel per le coltivazioni orticole forzate e semi-forzate, di frutta e di fiori. La norma è applicabile ai film per tunnel agricoli e ai film di copertura perforati per stesura piana. La norma specifica una classificazione per la durata dei film di copertura e i metodi di prova di riferimento. La norma specifica anche i metodi di prova per la determinazione dei contenuti di cloro e di zolfo dei film nel loro impiego. La norma si applica ai film termoplastici di copertura utilizzati in agricoltura e orticoltura in Europa, nella gamma degli spessori da 20 micron fino a più di 250 micron, a base di materiali di polietilene e/o copolimeri dell'etilene, dei seguenti tipi: film non termici, film termici trasparenti e film termici diffondenti. La presente norma definisce inoltre una guida per l'installazione, l'utilizzo e lo smaltimento dei film di copertura. Specifica la durata di vita prevista convenzionale, nonché le disposizioni che consentono di valutare il potenziale di utilizzo residuo, nel caso di difetto prima della normale data di fine utilizzo. | 2026-01-29 | UNI/CT 600/SC 19 | Applicazioni di materie plastiche nell'agricoltura
UNI EN 14932:2026 | Materie plastiche - Film termoplastici estensibili per l'avvolgimento di balle di insilato | La norma specifica i requisiti per le caratteristiche dimensionali, meccaniche, di trasmissione dell'ossigeno e ottiche dei film termoplastici estensibili per l'avvolgimento di balle utilizzate per l'insilamento di foraggio. Specifica una misura per la riflettanza solare dei film. La norma specifica anche metodi di prova per verificare questi requisiti. È applicabile a film bianchi, neri o colorati a base di materiali in polietilene. Copre la gamma di larghezze da 250 mm fino a 1.500 mm. Le prestazioni dei film estensibili conformi a questo documento si basano sull'utilizzo di almeno sei strati di film, pre-stirato con un rapporto tra il 60% e il 70% per le balle rotonde e un rapporto tra il 55% e il 65% per l'avvolgimento di balle quadrate. La norma fornisce anche indicazioni per la progettazione per il riciclo. | 2026-01-29 | UNI/CT 600/SC 19 | Applicazioni di materie plastiche nell'agricoltura
UNI EN 13207:2026 | Materie plastiche - Film termoplastici per insilaggio e tubolari per impiego in agricoltura | La norma specifica i requisiti relativi alle caratteristiche dimensionali, meccaniche e ottiche dei film e dei tubolari termoplastici utilizzati durante l'ottenimento di insilati e progettati per durare almeno un anno per la protezione del foraggio. La norma specifica una classificazione per la durabilità dei film per insilaggio e i metodi di prova indicati. Questa norma si applica a film termoplastici per insilaggio trasparenti, neri, bianchi o colorati (ad esempio nero / bianco) a base di polietilene, copolimero di etilene, EVOH e poliammide. Questi film sono destinati alla copertura di trincee per insilaggio, a tubolari per insilaggio o a chiusure trattenute per insilaggio per la conservazione del foraggio. Proteggono il foraggio e lo preservano dalla pioggia e dall'aria. Questi film non sono destinati a coprire mucchi di balle (ad esempio balle di paglia e balle di fieno). I film per insilaggio ottenuti sigillando due o più film in direzione macchina non rientrano nell'ambito di questa norma. La presente norma fornisce inoltre linee guida per l’installazione, l’uso e la rimozione dei film per insilaggio. Fornisce inoltre linee guida per la durata di vita utile convenzionale, nonché regole che consentono di valutare il potenziale di utilizzo residuo in caso di difetto prima della normale data di fine uso. | 2026-01-29 | UNI/CT 600/SC 19 | Applicazioni di materie plastiche nell'agricoltura
UNI EN 13655:2026 | Materie plastiche - Film termoplastici per pacciamatura recuperabili dopo l'uso, per uso in agricoltura e orticoltura | La norma specifica i requisiti relativi alle caratteristiche dimensionali, meccaniche, ottiche e termiche dei film termoplastici per applicazioni di pacciamatura in agricoltura e orticoltura, specifica una classificazione per la durabilità dei film per pacciamatura e i metodi di prova a cui si fa riferimento. La norma definisce i criteri per la progettazione per il riciclo dei film per pacciamatura e fa riferimento alla UNI EN 18109 per il ciclo di vita del prodotto, compresa l'installazione, l'uso, la rimozione e la raccolta a fine vita per la gestione del prodotto dopo il suo utilizzo. | 2026-01-29 | UNI/CT 600/SC 19 | Applicazioni di materie plastiche nell'agricoltura
UNI EN ISO 15015:2026 | Materie plastiche - Lastre estruse di copolimeri di acrilonitrile-stirene modificati antiurto (ABS, AEPDS ed ASA) - Requisiti e metodi di prova | La norma specifica i requisiti e i metodi di prova per lastre estruse solide e piane di copolimeri di acrilonitrile-stirene, modificati antiurto come: acrilonitrile-butadiene stirene (ABS), acrilonitrile-(etilene- propilene-diene)-stirene (AEPDS) (comunemente noto come AES) e acrilonitrile-stirene-acrilato (ASA), senza cariche o materiali di rinforzo. La norma si applica alle lastre di spessore da 0,25 mm a 20,0 mm. La norma si applica anche alle lastre (foglie) in rotoli di ABS, AEPDS e ASA. | 2026-02-05 | UNI/CT 600/SC 10 | Lastre
UNI EN ISO 877-3:2026 | Materie plastiche - Metodi di esposizione alla radiazione solare - Parte 3: Irraggiamento solare intensificato per mezzo della radiazione solare concentrata | La norma specifica un metodo per l'esposizione diretta delle materie plastiche alla radiazione solare concentrata usando concentratori riflettenti per accelerare i processi degli agenti atmosferici. Lo scopo è valutare le variazioni prodotte nelle proprietà dopo stadi specifici di una simile esposizione. I concentratori riflettenti impiegati in queste esposizioni sono a volte indicati come "riflettori di Fresnel" poiché nella sezione trasversale la disposizione degli specchi usati per concentrare la radiazione solare assomiglia alla sezione trasversale di una lente di Fresnel. Le linee guida generali riguardanti l'ambito della serie delle UNI EN ISO 877 sono date nella UNI EN ISO 877-1. | 2026-06-25 | UNI/CT 600/SC 04 | Invecchiamento e resistenza ambientale
UNI EN ISO 1183-2:2026 | Materie plastiche - Metodi per la determinazione della massa volumica delle materie plastiche non cellulari - Parte 2: Metodo della colonna a gradiente di massa volumica | La norma specifica un metodo a colonna gradiente per la determinazione della massa volumica (densità) delle materie plastiche non cellulari per stampaggio o estrusione, o di granuli (pellet) esenti da vuoti. | 2026-05-28 | UNI/CT 600/SC 01 | Prove fisico - chimiche
UNI EN ISO 1158:2026 | Materie plastiche - Omopolimeri e copolimeri del cloruro di vinile - Determinazione del contenuto di cloro | La norma specifica due metodi per la determinazione del tenore di cloro degli omopolimeri e dei copolimeri del cloruro di vinile, privi di plastificanti o additivi, e precisamente: — metodo A (combustione in un recipiente tipo bomba); — metodo B (combustione in un pallone) | 2026-04-02 | UNI/CT 600/SC 07 | Materiali termoplastici - resine
UNI EN 18109:2026 | Materie plastiche - Prodotti in materia plastica per l’agricoltura - Installazione, uso, rimozione, selezione, raccolta, preparazione per il riciclaggio e linee guida per la progettazione per il riciclaggio | La norma specifica la gestione integrata dei prodotti agricoli in materia plastica con prestazioni agronomiche. Fornisce indicazioni e requisiti per la loro installazione, uso, rimozione, selezione, raccolta e preparazione per il riciclaggio, nonché linee guida generali per la progettazione per il riciclaggio. Le norme UNI EN 13206:2026, UNI EN 13207:2026, UNI EN 13655:2026, UNI EN 14932:2026 e UNI EN 17098-1:2026 includono una clausola specifica dedicata alla progettazione per il riciclaggio. Nella presente norma è dettagliata la progettazione per il riciclaggio di prodotti non contemplati in una norma; si rivolge principalmente a utenti professionali e può essere utilizzata anche per scopi domestici. La presente norma è applicabile a: — film di copertura che sono conformi alla norma UNI EN 13206:2026 o alle specifiche stabilite dal fabbricante/fornitore del film, utilizzato per coprire serre, piccoli tunnel o edifici per bestiame, nonché coperture dirette per colture utilizzate per la semi-forzatura di piante e di sementi; — film per insilaggio per silos orizzontali che sono conformi alla norma UNI EN 13207:2026 o alle specifiche stabilite dal fabbricante/fornitore di film; — rivestimenti per silos orizzontali (stoccaggio di foraggio e cereali) che sono conformi alla norma UNI EN 13207:2026 o alle specifiche stabilite dal produttore/fornitore della guaina; — film estensibili per l'avvolgimento di balle che sono conformi alla norma UNI EN 14932:2026 o alle specifiche stabilite dal fabbricante/fornitore di film; — film termoplastici per pacciamatura che sono conformi alla norma UNI EN 13655:2026 o alle specifiche stabilite dal fabbricante/fornitore di film; — film barriera per la disinfezione del suolo agricolo e orticolo mediante fumigazione che sono conformi alla norma UNI EN 17098-1:2026; — reti e corde per l’allevamento e l'orticoltura che sono conformi alle specifiche stabilite dalla norma UNI EN ISO 4167 o dal fabbricante/fornitore; — condotti flessibili, tubi semi-rigidi e rigidi e raccordi per l'irrigazione che sono conformi alle norme ISO 8779, UNI EN ISO 9261, ISO 13460-1, ISO 16438, UNI EN 14267, UNI EN 12324-2, UNI EN 13635, UNI EN 13997, UNI EN 17176-2:2022 o alle specifiche stabilite dal fabbricante/fornitore; — teli e vele non tessute per l'allevamento e l'orticoltura che sono conformi alla serie delle ISO 9073 o alle specifiche stabilite dal fabbricante/fornitore. La presente norma non considera prodotti per l'edilizia, l'imballaggio e il contatto con gli alimenti. Per i prodotti non adatti al riciclaggio nel contesto della presente norma, si applicano procedure specifiche. | 2026-01-29 | UNI/CT 600/SC 19 | Applicazioni di materie plastiche nell'agricoltura
UNI EN 13245-1:2026 | Materie plastiche - Profilati di policloruro di vinile non plastificato (PVC-U) per applicazioni edilizie - Parte 1: Designazione dei profilati di PVC-U | La norma stabilisce un sistema di designazione per i profilati di policloruro di vinile non plastificato (PVC-U) per applicazioni in edilizia. Questo sistema è destinato all'uso nelle specifiche di prodotto dopo che l'applicazione è stata specificata. Questa norma si applica ai profilati in PVC-U di qualsiasi colore, ottenuti mediante processo di monoestrusione o coestrusione, con o senza finitura superficiale (ad esempio con foglia, vernice o stampa). Definisce i requisiti minimi per la finitura superficiale dei profilati in PVC-U. I profilati per la gestione dei cavi elettrici, dei cavi di comunicazione e dei sistemi di binari elettrificati utilizzati per la distribuzione di energia elettrica, i profilati per finestre o porte e i profilati per grondaie non sono trattati dalla presente norma. | 2026-02-19 | UNI/CT 600/SC 15 | Applicazioni di materie plastiche nell'edilizia
UNI EN 13245-3:2026 | Materie plastiche - Profilati di policloruro di vinile non plastificato (PVC-U) per applicazioni edilizie - Parte 3: Designazione dei profilati di PVC-UE | La norma stabilisce un sistema di designazione per i profilati di policloruro di vinile non plastificato espanso (PVC-UE) per applicazioni in edilizia. Questo sistema è destinato all'uso nelle specifiche di prodotto dopo che l'applicazione è stata specificata La norma si applica ai profilati in PVC-UE di qualsiasi colore, ottenuti mediante processo di mono-estrusione o co-estrusione, con o senza finitura superficiale (ad esempio con foglia, vernice o stampa). Definisce i requisiti minimi per la finitura superficiale dei profilati in PVC-UE. I profilati per la gestione dei cavi elettrici, dei cavi di comunicazione e dei sistemi di binari elettrificati utilizzati per la distribuzione di energia elettrica, i profilati per finestre o porte e i profilati per grondaie non sono trattati dalla presente norma. | 2026-02-19 | UNI/CT 600/SC 15 | Applicazioni di materie plastiche nell'edilizia
UNI EN 18064-2:2026 | Materie plastiche - Raccomandazioni di qualità e basi per le specifiche per l'applicazione di materie plastiche riciclate nei prodotti - Parte 2: Polietilene (PE) | La norma fornisce le caratteristiche e i valori tipici dei materiali riciclati di polietilene (PE) destinati a gruppi di applicazioni definiti (le famiglie di prodotti). Le caratteristiche e i valori tipici delle diverse famiglie di prodotti derivano dai requisiti prestazionali dei prodotti appartenenti a tale famiglia, compresi i requisiti relativi ai processi di fabbricazione dei prodotti, ove applicabile. La norma si applica ai materiali plastici riciclati destinati alla fabbricazione di prodotti (intermedi). La norma è destinata ad essere utilizzata in combinazione con la parte 1 della presente serie di norme, che descrive il sistema di designazione dei materiali plastici riciclati. Il sistema di designazione consente il confronto tra materiale riciclato e materiale vergine a livello delle proprietà di designazione definite del polimero. La selezione delle proprietà per una famiglia di prodotti si basa sulla norma UNI EN ISO 10350-1, integrata con proprietà specifiche relative ai materiali plastici riciclati. | 2026-01-29 | UNI/CT 600/SC 25 | Recupero delle materie plastiche
UNI EN 18064-3:2026 | Materie plastiche - Raccomandazioni di qualità e basi per le specifiche per l'applicazione di materie plastiche riciclate nei prodotti - Parte 3: Polipropilene (PP) | La norma fornisce le caratteristiche e i valori tipici dei materiali riciclati di polipropilene (PP) destinati a gruppi di applicazioni definiti (le famiglie di prodotti). Le caratteristiche e i valori tipici delle diverse famiglie di prodotti derivano dai requisiti prestazionali dei prodotti appartenenti a tale famiglia, compresi i requisiti relativi ai processi di fabbricazione dei prodotti, ove applicabile. La norma si applica ai materiali plastici riciclati destinati alla fabbricazione di prodotti (intermedi). La norma è destinata ad essere utilizzata in combinazione con la parte 1 della presente serie di norme, che descrive il sistema di designazione dei materiali plastici riciclati. Il sistema di designazione consente il confronto tra materiale riciclato e materiale vergine a livello delle proprietà di designazione definite del polimero. La selezione delle proprietà per una famiglia di prodotti si basa sulla norma UNI EN ISO 10350-1, integrata con proprietà specifiche relative ai materiali plastici riciclati. | 2026-01-29 | UNI/CT 600/SC 25 | Recupero delle materie plastiche
UNI EN 18064-4:2026 | Materie plastiche - Raccomandazioni di qualità e basi per le specifiche per l'applicazione di materie plastiche riciclate nei prodotti - Parte 4: Polietilene tereftalato (PET) | La norma fornisce le caratteristiche e i valori tipici dei materiali riciclati di polietilene tereftalato (PET) destinati a gruppi di applicazioni definiti (le famiglie di prodotti). Le caratteristiche e i valori tipici delle diverse famiglie di prodotti derivano dai requisiti prestazionali dei prodotti appartenenti a tale famiglia, compresi i requisiti relativi ai processi di fabbricazione dei prodotti, ove applicabile. La norma si applica ai materiali plastici riciclati destinati alla fabbricazione di prodotti (intermedi). La norma è destinata ad essere utilizzata in combinazione con la parte 1 della presente serie di norme, che descrive il sistema di designazione dei materiali plastici riciclati. | 2026-01-29 | UNI/CT 600/SC 25 | Recupero delle materie plastiche
UNI EN 18064-5:2026 | Materie plastiche - Raccomandazioni di qualità e basi per le specifiche per l'applicazione di materie plastiche riciclate nei prodotti - Parte 5: Policloruro di vinile (PVC) | La norma fornisce le caratteristiche e i valori tipici dei materiali riciclati di policloruro di vinile (PVC) destinati a gruppi di applicazioni definiti (le famiglie di prodotti). Le caratteristiche e i valori tipici delle diverse famiglie di prodotti derivano dai requisiti prestazionali dei prodotti appartenenti a tale famiglia, compresi i requisiti relativi ai processi di fabbricazione dei prodotti, ove applicabile. La norma si applica ai materiali plastici riciclati destinati alla fabbricazione di prodotti (intermedi). La norma è destinata ad essere utilizzata in combinazione con la parte 1 della presente serie di norme, che descrive il sistema di designazione dei materiali plastici riciclati. | 2026-01-29 | UNI/CT 600/SC 25 | Recupero delle materie plastiche
UNI EN 18064-6:2026 | Materie plastiche - Raccomandazioni di qualità e basi per le specifiche per l'applicazione di materie plastiche riciclate nei prodotti - Parte 6: Polistirene (PS) | La presente norma fornisce le caratteristiche e i valori tipici dei materiali riciclati di polistirene (PS) destinati a gruppi di applicazioni definiti (le famiglie di prodotti). Le caratteristiche e i valori tipici delle diverse famiglie di prodotti derivano dai requisiti prestazionali dei prodotti appartenenti a tale famiglia, compresi i requisiti relativi ai processi di fabbricazione dei prodotti, ove applicabile. La norma si applica ai materiali plastici riciclati destinati alla fabbricazione di prodotti (intermedi). La norma è destinata ad essere utilizzata in combinazione con la parte 1 della presente serie di norme, che descrive il sistema di designazione dei materiali plastici riciclati. | 2026-01-29 | UNI/CT 600/SC 25 | Recupero delle materie plastiche
UNI EN 18064-7:2026 | Materie plastiche - Raccomandazioni di qualità e basi per le specifiche per l'applicazione di materie plastiche riciclate nei prodotti - Parte 7: Acrilonitrile-butadiene-stirene (ABS) | La norma fornisce le caratteristiche e i valori tipici dei materiali riciclati di acrilonitrile-butadiene-stirene (ABS) destinati a gruppi di applicazioni definiti (le famiglie di prodotti). Le caratteristiche e i valori tipici delle diverse famiglie di prodotti derivano dai requisiti prestazionali dei prodotti appartenenti a tale famiglia, compresi i requisiti relativi ai processi di fabbricazione dei prodotti, ove applicabile. La norma si applica ai materiali plastici riciclati destinati alla fabbricazione di prodotti (intermedi). La norma è destinata ad essere utilizzata in combinazione con la parte 1 della presente serie di norme, che descrive il sistema di designazione dei materiali plastici riciclati. | 2026-01-29 | UNI/CT 600/SC 25 | Recupero delle materie plastiche
UNI EN ISO 1043-4:2026 | Materie plastiche - Simboli e abbreviazioni - Parte 4: Ritardanti di fiamma | La norma definisce i simboli uniformi per i ritardanti di fiamma aggiunti ai materiali plastici. | 2026-04-02 | UNI/CT 600/SC 03 | Terminologia
UNI EN ISO 294-5:2026 | Materie plastiche - Stampaggio ad iniezione di provini di materiale termoplastico - Parte 5: Preparazione di provini normalizzati per la determinazione dell'anisotropia | La norma specifica uno stampo (indicato con lo stampo ISO tipo F) per lo stampaggio a iniezione di piastre con una dimensione preferita di 80 mm × 120 mm ed uno spessore preferito di 2 mm per l'acquisizione di valori singoli e multipli. I provini idonei secondo UNI EN ISO 20753 tipo A22 o B3 vengono quindi lavorati o stampati dalle lastre e utilizzati per ottenere informazioni sull'anisotropia. Per la progettazione di parti in plastica, ciò fornirà i limiti superiori e inferiori delle proprietà di trazione. Lo studio dell'anisotropia dei materiali è una procedura speciale volta a fornire indicazioni nella progettazione di stampi per applicazioni finali e non è inteso come strumento di controllo qualità. Nello stampaggio a iniezione di materiali termoplastici, il flusso del polimero fuso può influenzare l'orientamento dei riempitivi, come la fibra di vetro, o l'orientamento delle catene polimeriche, determinando un comportamento anisotropico. Ai fini della presente norma, la direzione di flusso è definita come la direzione dall’ imbocco all'estremità opposta della cavità dello stampo e la direzione trasversale come la direzione perpendicolare alla direzione di flusso. Lo stampo di tipo F non è destinato a sostituire lo stampo di tipo D utilizzato per determinare il ritiro di stampaggio dei materiali termoplastici. | 2026-03-12 | UNI/CT 600/SC 01 | Prove fisico - chimiche
UNI EN 12814-1:2026 | Prove di giunti saldati di prodotti semifiniti di materiale termoplastico - Parte 1: Prova di flessione | La norma specifica le dimensioni e il metodo di campionamento e preparazione dei provini, insieme alle condizioni per l'esecuzione della prova di flessione. Il risultato della prova è influenzato anche dal comportamento di deformazione del materiale sottoposto a prova, dal tipo di processo di saldatura e dalla geometria del provino. La prova è applicabile agli assiemi di piastre e tubi saldati testa a testa realizzati con materiali termoplastici caricati o non caricati, ma non rinforzati, indipendentemente dal processo di saldatura utilizzato. Non è applicabile agli assiemi con uno spessore della parete < 3 mm. | 2026-01-29 | UNI/CT 600/SC 08 | Tubi, raccordi, valvole ed accessori
UNI EN 12814-5:2026 | Prove di giunti saldati di prodotti semifiniti di materiale termoplastico – Parte 5: Esame macroscopico | La norma specifica il taglio e la preparazione dei provini e le condizioni per l'esecuzione dell'esame macroscopico dei provini. La prova è applicabile agli assiemi saldati e realizzati con materiali termoplastici caricati o non caricati, utilizzando i seguenti processi: — saldatura a gas caldo: ugello rotondo, ugello ad alta velocità, cuneo; — saldatura per estrusione; — saldatura con utensile riscaldato: testa, sella, bicchiere, cuneo; — saldatura per elettrofusione: manicotto, sella. | 2026-01-29 | UNI/CT 600/SC 08 | Tubi, raccordi, valvole ed accessori
UNI EN 16904:2026 | Sistemi di tubazioni di materia plastica all'interno della struttura dell'edificio - Dichiarazioni ambientali di prodotto - Regole di categoria di prodotto complementari alla UNI EN 15804 | La norma specifica le regole di categoria di prodotto (PCR) per le Dichiarazioni Ambientali di Prodotto (EPD), come descritto nelle UNI EN ISO 14025 e UNI EN 15942. La norma è applicabile a: — unità funzionale come sistemi di tubazioni di materia plastica all'interno della struttura dell'edificio; — unità dichiarata come uno o più componenti strutturali principali rappresentati da tubi e raccordi, come specificato nell'elenco delle norme di prodotto riportato nell'Appendice C. La norma fornisce linee guida per: — applicazioni sia in pressione che non in pressione; — raccordi metallici (inclusi i collettori) utilizzati in un sistema di tubazioni in plastica. La funzione prevista del sistema in questione è il trasporto di liquidi secondo la UNI EN 806 (per la distribuzione di acqua potabile), la UNI EN 1264 (per gli impianti di riscaldamento e raffreddamento), la UNI EN 12828 (per i radiatori), la UNI EN 12056 (per lo scarico di acque reflue e le acque di scarico e per i sifoni ad acqua). La norma specifica le regole per la categoria dei prodotti da costruzione come definito ed è prevista per l’impiego in combinazione con la UNI EN 15804. La norma fornisce nell'Appendice D un elenco non esaustivo dei campi di applicazione. Inoltre, i tubi isolati non rientrano nell'ambito di applicazione del presente documento. Oltre alla norma UNI EN 15804, la norma specifica: — l'unità funzionale (costituita da tubi, raccordi e componenti ausiliari) e l'unità dichiarata (costituita da tubi e/o raccordi); — i confini del sistema e i moduli obbligatori aggiuntivi da dichiarare; — i processi da includere nella fase di installazione; — scenari per i moduli A4, A5; — durata della vita di riferimento (RSL); — scenari di fine vita. | 2026-01-29 | UNI/CT 600/SC 08 | Tubi, raccordi, valvole ed accessori
UNI EN 16903:2026 | Sistemi di tubazioni di materia plastica interrati all'esterno della struttura dell'edificio - Dichiarazioni ambientali di prodotto - Regole di categoria di prodotto complementari alla UNI EN 15804 | La norma specifica le regole di categoria di prodotto (PCR) per le Dichiarazioni Ambientali di Prodotto (EPD), come descritto nelle UNI EN ISO 14025 e UNI EN 15942. La norma è applicabile a: — unità funzionale come sistemi di tubazioni di materia plastica interrati all'esterno della struttura dell'edificio; — unità dichiarata come uno o più componenti strutturali principali, come specificato dall'elenco delle norme di prodotto fornito nell'Appendice C. I componenti strutturali principali sono: — tubi; — raccordi (ad esempio giunti flangiati, curve e riduzioni, valvole e raccordi elettrosaldabili); — pozzetti, camere di ispezione e sistemi modulari per infiltrazione. La norma fornisce linee guida per applicazioni sia in pressione che non in pressione. La funzione prevista del sistema considerato è il trasporto di fluidi secondo la norma UNI EN 476 (per fognature, scarichi e acque superficiali), UNI EN 805 (distribuzione d’acqua) o UNI EN 12007 (approvvigionamento di gas). La norma fornisce nell'Appendice D un elenco non esaustivo dei campi di applicazione. Inoltre, le seguenti applicazioni e i seguenti materiali non rientrano nell'ambito di applicazione del presente norma: tubi e raccordi in vetroresina (GRP) e tubi per teleriscaldamento. La norma specifica le regole per la categoria dei prodotti da costruzione come definito nella UNI EN 15804 ed è prevista per l’impiego in combinazione con la stessa. Oltre alla norma UNI EN 15804, la presente norma specifica: — l'unità funzionale (costituita da tubi, raccordi, pozzetti e camere di ispezione e componenti ausiliari) e l'unità dichiarata (costituita da tubi e/o raccordi e/o pozzetti e/o camere di ispezione); — i confini del sistema e i moduli obbligatori aggiuntivi da dichiarare; — i processi da includere nella fase di installazione; — scenari per i moduli A4, A5; — condizioni d'uso per la fase d'uso (moduli B); — durata della vita di riferimento (RSL); — scenari di fine vita. | 2026-01-29 | UNI/CT 600/SC 08 | Tubi, raccordi, valvole ed accessori
UNI CEN/TS 13476-4:2026 | Sistemi di tubazioni di materia plastica per connessioni di scarico e collettori di fognatura interrati non in pressione - Sistemi di tubazioni a parete strutturata di policloruro di vinile non plastificato (PVC-U), polipropilene (PP) e polietilene (PE) - Parte 4: Guida per la valutazione delle conformità | La specifica tecnica fornisce una guida e requisiti per la valutazione della conformità di materiali, prodotti, giunzioni e assiemi in conformità alle parti applicabili della UNI EN 13476, per essere inclusa nel piano per la qualità del fabbricante come parte del sistema di gestione per la qualità e per la definizione delle procedure di certificazione. Insieme alle norme UNI EN 13476-1, UNI EN 13476-2 ed UNI EN 13476-3, la specifica si applica ai sistemi di tubazioni di materia plastica per fognature e scarichi interrati non in pressione - Sistemi di tubazioni a parete strutturata di policloruro di vinile non plastificato (PVC-U), polipropilene (PP) e polietilene (PE). Il codice dell'area di applicazione utilizzato nella marcatura dei tubi e dei raccordi indica per quale area o aree di applicazione sono destinati i prodotti: U: per l'area ad una distanza maggiore di 1 m dall'edificio a cui è collegato il sistema di tubazioni interrate, e UD: per l'area di applicazione U e l'area ad una distanza minore od eguale ad 1 m dall'edificio dove i tubi e i raccordi sono interrati e sono collegati al sistema di scarico al suolo e delle acque reflue dell'edificio. | 2026-02-05 | UNI/CT 600/SC 08 | Tubi, raccordi, valvole ed accessori
UNI CEN/TS 1401-2:2026 | Sistemi di tubazioni di materia plastica per fognature e scarichi interrati non in pressione - Policloruro di vinile non plastificato (PVC-U) - Parte 2: Guida per la valutazione della conformità | La specifica tecnica fornisce una guida per la valutazione della conformità di formulazioni, prodotti, giunzioni e assiemi in accordo alla UNI EN 1401-1, per essere inclusa nel piano per la qualità del fabbricante come parte del sistema di gestione per la qualità e per la definizione delle procedure di certificazione di terza parte. Insieme alla UNI EN 1401-1, questa specifica tecnica è applicabile ai sistemi di tubazioni di policloruro di vinile non plastificato (PVC-U) per fognature e scarichi interrati non in pressione per: - le applicazioni interrate all'esterno degli edifici (codice dell' area di applicazione "U"), - sia per le applicazioni interrate, all'interno della struttura dell'edificio e all'esterno della struttura dell' edificio (codice dell' area di applicazione "UD"). | 2026-02-05 | UNI/CT 600/SC 08 | Tubi, raccordi, valvole ed accessori
UNI CEN/TS 1852-2:2026 | Sistemi di tubazioni di materia plastica per fognature e scarichi interrati non in pressione - Polipropilene (PP) - Parte 2: Guida per la valutazione di conformità | La specifica tecnica fornisce una guida per la valutazione della conformità di materiali, prodotti, giunzioni ed assiemi, secondo la/le parte/i applicabile/i della UNI EN 1852, per essere inclusa nel piano di qualità del fabbricante, come parte del sistema di gestione per la qualità e per la istituzione di procedure di certificazione. Insieme alla UNI EN 1852-1 questo documento è applicabile ai sistemi di tubazioni a parete solida di polipropilene (PP), destinati all'utilizzo per: - scarichi e fognature interrati non in pressione all'esterno della struttura degli edifici (codice dell'area di applicazione "U"), e - scarichi e fognature interrati non in pressione sia all'interno della struttura degli edifici (codice dell'area di applicazione "D") sia all'esterno della struttura degli edifici. Ciò si traduce nella marcatura di prodotti con "U" e "UD". | 2026-05-14 | UNI/CT 600/SC 08 | Tubi, raccordi, valvole ed accessori
UNI EN 13476-1:2026 | Sistemi di tubazioni di materia plastica per fognature e scarichi interrati non in pressione - Sistemi di tubazioni a parete strutturata di policloruro di vinile non plastificato (PVC-U), polipropilene (PP) e polietilene (PE) - Parte1: Requisiti generali e caratteristiche prestazionali | La norma, unitamente alle UNI EN 13476-2 e UNI EN 13476-3, specifica le definizioni e i requisiti generali per tubi, raccordi e il sistema basato su sistemi di tubazioni a parete strutturata di policloruro di vinile non plastificato (PVC-U), polipropilene (PP) e polietilene (PE) che sono utilizzati per fognature e scarichi interrati non in pressione per acque reflue sporche. La norma si applica a: a) tubi e raccordi a parete strutturata, che sono utilizzati interrati solo all'esterno della struttura dell' edificio; ciò si riflette nella marcatura dei prodotti con "U"; b) tubi e raccordi a parete strutturata, che sono utilizzati interrati sia all'esterno (codice dell'area di applicazione "U" ) e entro la struttura dell'edificio (codice dell'area di applicazione "D); ciò si riflette nella marcatura dei prodotti con "UD". | 2026-02-05 | UNI/CT 600/SC 08 | Tubi, raccordi, valvole ed accessori
UNI EN 13476-2:2026 | Sistemi di tubazioni di materia plastica per fognature e scarichi interrati non in pressione - Sistemi di tubazioni a parete strutturata di policloruro di vinile non plastificato (PVC-U), polipropilene (PP) e polietilene (PE) - Parte 2: Specifiche per tubi e raccordi con superficie interna ed esterna liscia e per il sistema, Tipo A | La norma, unitamente alla UNI EN 13476-1, specifica le definizioni e i requisiti per i tubi, i raccordi e il sistema basato su sistemi di tubazioni a parete strutturata di policloruro di vinile non plastificato(PVC-U), polipropilene (PP) e polietilene (PE) che sono utilizzati per fognature e scarichi interrati non in pressione. La norma si applica a tubi e raccordi con superfici interne ed esterne lisce, designate come Tipo A. Specifica i metodi di prova e i parametri di prova così come i requisiti. La norma si applica a: a) tubi e raccordi a parete strutturata, che sono utilizzati interrati solo all'esterno della struttura dell' edificio; ciò si riflette nella marcatura dei prodotti con "U"; b) tubi e raccordi a parete strutturata, che sono utilizzati interrati sia all'esterno (codice dell'area di applicazione "U" ) che entro la struttura dell'edificio (codice dell'area di applicazione "D"); ciò si riflette nella marcatura dei prodotti con "UD". | 2026-02-05 | UNI/CT 600/SC 08 | Tubi, raccordi, valvole ed accessori
UNI EN 13476-3:2026 | Sistemi di tubazioni di materia plastica per fognature e scarichi interrati non in pressione - Sistemi di tubazioni a parete strutturata di policloruro di vinile non plastificato (PVC-U), polipropilene (PP) e polietilene (PE) - Parte 3: Specifiche per tubi e raccordi con superficie interna liscia e superficie esterna profilata e per il sistema, Tipo B | La norma, unitamente alla UNI EN 13476-1, specifica le definizioni e i requisiti per i tubi, i raccordi e il sistema basato su sistemi di tubazioni a parete strutturata di policloruro di vinile non plastificato (PVC-U), polipropilene (PP) e polietilene (PE) che sono utilizzati per fognature e scarichi interrati non in pressione. La norma si applica a tubi e raccordi con superfici interne lisce e superfici esterne profilate, designate come Tipo B. Specifica i metodi di prova e i parametri di prova così come i requisiti. La norma si applica a: a) tubi e raccordi a parete strutturata, che sono utilizzati interrati solo all'esterno della struttura dell'edificio; ciò si riflette nella marcatura dei prodotti con "U"; b) tubi e raccordi a parete strutturata, che sono utilizzati interrati sia all'esterno (codice dell'area di applicazione "U" ) che entro la struttura dell'edificio (codice dell'area di applicazione "D"); ciò si riflette nella marcatura dei prodotti con "UD". | 2026-02-05 | UNI/CT 600/SC 08 | Tubi, raccordi, valvole ed accessori
UNI CEN/TS 12201-7:2026 | Sistemi di tubazioni di materia plastica per la distribuzione dell'acqua, e per scarico e per fognature in pressione - Polietilene (PE) - Parte 7: Valutazione della conformità | La specifica tecnica fornisce una guida e i requisiti per la valutazione della conformità di composizioni (compound), prodotti, giunzioni ed assiemi in accordo alle altre parti applicabili della UNI EN 12201, per la sua inclusione nel piano di qualità del fabbricante come parte del sistema di gestione della qualità e per stabilire le procedure di certificazione. I raccordi a fusione con bicchiere secondo UNI EN 12201-3:2024, Allegato A, e i raccordi meccanici secondo UNI ISO 17885 non sono trattati nel presente documento. Insieme alle UNI EN 12201-1, UNI EN 12201-2, UNI EN 12201-3, UNI EN 12201-4 e UNI EN 12201-5, questa specifica tecnica si applica ai sistemi di tubazioni di materia plastica di polietilene (PE) per la distribuzione dell'acqua (condotte e tubi di servizio) per applicazioni interrate o fuori terra per il trasporto dell'acqua per uso umano, acqua grezza prima del trattamento, per scarico e fognature in pressione, per sistemi di fognatura in depressione, e per acqua per altri usi ad esclusione delle applicazioni industriali. L'uso previsto comprende scarichi marini, posati in acqua e tubazioni sospese sottoponti. La specifica tecnica si applica a tubi, raccordi e valvole in PE, alle loro giunzioni e alle giunzioni con componenti in PE e altri materiali per utilizzo nelle seguenti condizioni: a) pressione di esercizio ammissibile, PFA, fino a 25 bar; b) temperatura di esercizio di 20 °C come temperatura di riferimento. Le applicazioni industriali sono trattate nella UNI EN ISO 15494. Per applicazioni che funzionano a temperatura costante maggiore di 20 °C e fino a e compreso 50 °C, si fa riferimento alla UNI EN 12201-1:2024, allegato A. | 2026-04-02 | UNI/CT 600/SC 08 | Tubi, raccordi, valvole ed accessori
UNI CEN/TS 15223:2026 | Sistemi di tubazioni di materia plastica - Progettazione strutturale di sistemi di tubazioni interrati di materiale termoplastico - Procedura e linea guida in varie condizioni di carico | La specifica tecnica specifica la procedura e fornisce indicazioni per la progettazione strutturale di sistemi di tubazioni interrati di materiale termoplastico in varie condizioni di carico per applicazioni non in pressione. Il presente documento può essere utilizzato per sistemi di tubazioni in pressione prima dell'applicazione della pressione di esercizio. La specifica tecnica è applicabile a tutti i sistemi di tubazioni di materiale termoplastico a parete solida e strutturata contemplati da una norma UNI EN sviluppata dal CEN/TC 155. Il presente documento fornisce indicazioni per la progettazione strutturale sulla base di esperienze validate sul campo o di calcoli, tenendo conto del contenuto delle norme UNI EN 476, UNI EN 1295-1 e UNI EN 1610. In fase di progettazione, non sempre sono disponibili dettagli precisi sui tipi di terreno e sulle condizioni di installazione. La scelta delle ipotesi di progettazione è lasciata al giudizio del progettista. A questo proposito, la presente specifica tecnica fornisce indicazioni e consigli generali. È responsabilità del progettista effettuare la scelta appropriata degli aspetti di progettazione, tenendo conto di eventuali normative nazionali e pratiche o codici di installazione pertinenti. | 2026-02-19 | UNI/CT 600/SC 08 | Tubi, raccordi, valvole ed accessori
UNI EN ISO 11295:2026 | Sistemi di tubazioni di materia plastica utilizzati per il rinnovamento delle condotte - Classificazione e quadro generale delle attività strategiche, tattiche e operative | La norma definisce le fasi dell'intero processo di rinnovamento delle condotte, che comprende: — attività strategiche e tattiche: a) indagine e valutazione delle condizioni della condotta esistente; b) pianificazione della riabilitazione della condotta. — attività operative: c) specifiche del progetto; d) applicazioni delle tecniche; e) documentazione del processo di progettazione e applicazione. La norma definisce definisce i termini generali relativi al rinnovamento delle condotte e stabilisce la classificazione delle famiglie di tecniche rinnovamento e sostituzione senza scavo, con la descrizione delle rispettive caratteristiche. La norma è applicabile alle fognature e alle condotte sotterranee e alle reti sotterranee di approvvigionamento idrico e di gas. | 2026-03-12 | UNI/CT 600/SC 08 | Tubi, raccordi, valvole ed accessori
UNI EN ISO 15875-1:2026 | Sistemi di tubazioni di materie plastiche per le installazioni di acqua calda e fredda - Polietilene reticolato (PE-X) - Parte 1: Generalità | La norma specifica gli aspetti generali dei sistemi di tubazioni di polietilene reticolato (PE-X) per le installazioni di acqua calda e fredda all'interno di edifici per il trasporto di acqua, destinata o meno al consumo umano (impianti domestici), e per impianti di riscaldamento, a pressioni e temperature di progetto conformi alla classe di applicazione. La norma definisce anche i parametri di prova per i metodi di prova a cui si fa riferimento nella serie di norme UNI EN ISO 15875. La norma tratta una serie di condizioni operative (classi di applicazione) nonché classi di pressioni operative ammesse e dimensioni dei tubi. La serie delle UNI EN ISO 15875 non si applica ai valori di temperatura di progetto (TD), della temperatura massima (Tmax) e della temperatura di malfunzionamento (Tmal), nonché ai tempi di funzionamento, superiori a quelli specificati nel Prospetto 1. | 2026-02-05 | UNI/CT 600/SC 08 | Tubi, raccordi, valvole ed accessori
UNI EN ISO 15875-2:2026 | Sistemi di tubazioni di materie plastiche per le installazioni di acqua calda e fredda - Polietilene reticolato (PE-X) – Parte 2: Tubi | La norma specifica le caratteristiche dei tubi di polietilene reticolato (PE-X) per i sistemi di tubazioni per le installazioni di acqua calda e fredda all'interno di edifici per il trasporto di acqua, destinata o meno al consumo umano (impianti domestici), e per impianti di riscaldamento, a pressioni e temperature di progetto conformi alla classe di applicazione (vedere UNI EN ISO 15875-1:2026, Prospetto 1). La norma definisce anche i parametri di prova per i metodi di prova a cui fa riferimento. È applicabile ai tubi in PE-X con e senza strato barriera. La norma è applicabile ai tubi di PE-X per impianti di acqua calda e fredda, per essere collegati a raccordi conformi alla UNI EN ISO 15875-3, dove le giunzioni sono conformi ai requisiti della norma UNI EN ISO 15875-5. | 2026-02-05 | UNI/CT 600/SC 08 | Tubi, raccordi, valvole ed accessori
UNI EN ISO 15875-3:2026 | Sistemi di tubazioni di materie plastiche per le installazioni di acqua calda e fredda - Polietilene reticolato (PE-X) – Parte 3: Raccordi | La norma specifica le caratteristiche dei raccordi per sistemi di tubazioni di polietilene reticolato (PE-X) per le installazioni di acqua calda e fredda all'interno di edifici per il trasporto di acqua, destinata o meno al consumo umano (impianti domestici) e per impianti di riscaldamento con pressioni e temperature di progetto conformi alla classe di applicazione (vedere UNI EN ISO 15875-1, Prospetto 1). La norma definisce anche i parametri di prova per i metodi di prova a cui fa riferimento. La norma è applicabile ai raccordi realizzati in PE-X o altri materiali plastici o non plastici, per essere collegati a tubi conformi alla UNI EN ISO 15875-2 per impianti di acqua calda e fredda, dove le giunzioni sono conformi ai requisiti della UNI EN ISO 15875-5. La norma è applicabile ai raccordi dei seguenti tipi: — raccordi meccanici; — raccordi elettrosaldabili. | 2026-02-05 | UNI/CT 600/SC 08 | Tubi, raccordi, valvole ed accessori
UNI EN ISO 15875-5:2026 | Sistemi di tubazioni di materie plastiche per le installazioni di acqua calda e fredda - Polietilene reticolato (PE-X) – Parte 5: Idoneità all'impiego del sistema | La norma specifica le caratteristiche Idoneità all'impiego dei sistemi di tubazioni di polietilene reticolato (PE-X) per le installazioni di acqua calda e fredda all'interno di edifici per il trasporto di acqua, destinata o meno al consumo umano (impianti domestici) e per impianti di riscaldamento con pressioni e temperature di progetto conformi alla classe di applicazione appropriata (vedere UNI EN ISO 15875-1:2026, Prospetto 1). La norma definisce anche i parametri di prova per i metodi di prova a cui fa riferimento. La norma è applicabile alle giunzioni con tubi conformi alla UNI EN ISO 15875-2 ed ai raccordi realizzati in materiali plastici o non plastici conformi alla UNI EN ISO 15875-3 per impianti di acqua calda e fredda. | 2026-02-05 | UNI/CT 600/SC 08 | Tubi, raccordi, valvole ed accessori
UNI CEN/TS 14758-2:2026 | Sistemi di tubazioni in materia plastica per scarichi e fognature interrati non in pressione - Polipropilene con cariche minerali (PP-MD) - Parte 2: Valutazione della conformità | La specifica tecnica fornisce una guida e requisiti per la valutazione della conformità di compound (composti) / formulazioni, prodotti, giunzioni e assiemi in conformità con la/le parte/i applicabile/i della norma EN 14758 destinate ad essere incluse nel piano di qualità del produttore come parte del sistema di gestione della qualità e per l'istituzione di procedure di certificazione. Insieme alla EN 14758-1, il presente documento è applicabile ai tubi e ai raccordi a parete solida con o senza rivestimento interno e/o esterno e al sistema fabbricato in polipropilene caricato con minerali (PP-MD) destinati ad essere utilizzati per scarico e fognatura non in pressione: — all’esterno della struttura dell’edificio (codice dell’area di applicazione “U”); e — interrati sia all’interno della struttura dell’edificio che esterni alla struttura dell’edificio (codice area di applicazione “UD”). | 2026-01-15 | UNI/CT 600/SC 08 | Tubi, raccordi, valvole ed accessori
UNI EN ISO 11300-1:2026 | Sistemi di tubazioni per il ripristino di scarichi interrati, fognature e reti di approvvigionamento idrico - Parte 1: Materiale polietilene (PE) | La norma specifica i requisiti e i metodi di prova per tubi e raccordi che fanno parte di sistemi di tubazioni per il ripristino, mediante ristrutturazione e sostituzione senza scavo, di fognature e scarichi interrati non in pressione e in pressione e di reti di approvvigionamento idrico che trasportano acqua destinata al consumo umano, comprese le condotte di acqua grezza. È applicabile a tubi, raccordi e assiemi di polietilene (PE), così come fabbricati e installati. | 2026-03-19 | UNI/CT 600/SC 08 | Tubi, raccordi, valvole ed accessori
UNI EN ISO 11300-3:2026 | Sistemi di tubazioni per il ripristino di scarichi interrati, fognature e reti di approvvigionamento idrico - Parte 3: Materiale policloruro di vinile non plastificato (PVC-U) | La norma specifica i requisiti e i metodi di prova per tubi e i raccordi che fanno parte di sistemi di tubazioni per il ripristino di scarichi interrati non in pressione e fognature. Non è applicabile all'uso di materiale di PVC-U per il ripristino di tubazioni in pressione. È applicabile a tubi, raccordi e assiemi in polivinilcloruro non plastificato (PVC-U), così come fabbricati e installati con una temperatura di esercizio non superiore a 35 °C. Non è applicabile alle tubazioni esistenti. La norma è applicabile alla famiglia di tecniche di ripristino denominata inserimento interno (lining) di tubi continui ad alta aderenza. | 2026-03-12 | UNI/CT 600/SC 08 | Tubi, raccordi, valvole ed accessori
UNI EN ISO 2507:2026 | Tubi e raccordi di materiale termoplastico - Temperatura di rammollimento Vicat - Metodo di prova generale e condizioni di prova per tubi e raccordi a base di cloruro di vinile (PVC-U, PVC-C, PVC-HI) e a base di acrilonitrile (ABS, ASA) | La norma specifica un metodo specifico per determinare la temperatura di rammollimento Vicat (VST) di tubi e raccordi termoplastici. Essa include l'adattamento del metodo B 50 della UNI EN ISO 306:2023 utilizzando una forza di 50 N e una velocità di riscaldamento di 50 °C/h, nonché la procedura per la preparazione dei campioni. Comprende le condizioni di prova particolari per la determinazione della temperatura di rammollimento Vicat (VST) di tubi e raccordi in polivinilcloruro non plastificato (PVC-U) o polivinilcloruro clorurato (PVC-C), per tubi in polivinilcloruro ad alta resistenza agli urti (cloruro di vinile) (PVC-HI) e per tubi e raccordi in acrilonitrile/butadiene/stirene (ABS) e acrilonitrile/stirene/estere acrilico (ASA). La norma può essere utilizzata anche per tubi e raccordi di altri materiali (ad esempio PE-UHMW). | 2026-03-12 | UNI/CT 600/SC 08 | Tubi, raccordi, valvole ed accessori
UNI CEN ISO/TS 23818-1:2026 | Valutazione della conformità dei sistemi di tubazioni di materia plastica per il ripristino di reti esistenti - Parte 1: Materiale polietilene (PE) | La specifica tecnica fornisce uno schema per la valutazione della conformità di prodotti e assiemi di PE per il ripristino di reti esistenti, in conformità con le parti applicabili delle UNI EN ISO 11300-1 e alla UNI EN ISO 11301-1, e per essere inclusa nel piano per la qualità del fabbricante come parte del sistema di gestione per la qualità e per la definizione delle procedure di certificazione. | 2026-04-16 | UNI/CT 600/SC 08 | Tubi, raccordi, valvole ed accessori
UNI CEN ISO/TS 23818-3:2026 | Valutazione della conformità dei sistemi di tubazioni di materia plastica per il ripristino di reti esistenti - Parte 3: Materiali in policloruro di vinile non plastificato (PVC-U) | La specifica tecnica fornisce uno schema per la valutazione della conformità di prodotti di PVC-U e assiemi per il ripristino di reti esistenti, in conformità con la UNI EN ISO 11300-3, e per essere inclusa nel piano per la qualità del fabbricante come parte del sistema di gestione per la qualità e per la definizione delle procedure di certificazione. | 2026-04-16 | UNI/CT 600/SC 08 | Tubi, raccordi, valvole ed accessori
UNI EN ISO 18984:2026 | Valvole a sfera per sistemi di tubazioni di materiali termoplastici per le installazioni in pressione per acqua calda e fredda - Tipi, dimensioni e requisiti | La norma è applicabile a valvole a sfera a due vie o più vie fabbricate con tutti i tipi di materiali termoplastici di polipropilene (PP) e policloruro di vinile clorurato (PVC-C) destinate al trasporto di acqua in pressione, sia per consumo umano che non (sistemi domestici), per applicazioni in edifici e diramazioni di servizio. La valvola a due vie è generalmente utilizzata per il sezionamento e il controllo dei flussi, mentre la valvola a più vie è utilizzata per deviare o miscelare i flussi. Per informazioni sulla loro funzionalità, vedere UNI EN ISO 16135:2019, Allegato B. Le classi di applicazione sono indicate nelle serie UNI EN ISO 15874 e UNI EN ISO 15877. La norma specifica le caratteristiche delle valvole come segue: - dimensioni per l'assemblaggio nelle tubazioni pertinenti; - requisiti fisici e meccanici. Altri materiali possono rientrare nell'ambito di applicazione di questa norma se le classi di applicazione sono specificate in una norma specifica relativa al materiale. Le valvole a sfera specificate in questa norma non sono destinate all’ utilizzo in combinazione con tubi realizzati in materiale metallico e leghe di rame. | 2026-02-19 | UNI/CT 600/SC 08 | Tubi, raccordi, valvole ed accessori